## Sheet1
澄清文件
序号 | 名称 | 规格 | 数量 | 单位
一楼大厅
1 | 门卫接待桌 | 1600*700*750 | 1 | 张 | 1、三聚氰胺饰面板（刨花板）：▲①静曲强度≥38MPa、内胶合强度≥1.2MPa、弹性模量≥3920MPa、表面胶合强度≥2.15MPa、含水率≤6%、2h吸水厚度膨胀率≤6%、握螺钉力（板面≥1800N、板边≥1060N）、②挥发性有机化合物（72h）:苯、甲苯、二甲苯全部未检出,总挥发性有机化合物（TVOC）未检出）、③甲醛释放量（1m³气候箱法）≤0.015mg/m³；以上依据符合④GB 18580-2017《室内装饰装修材料人造板及其制品中甲醛释放限量》、⑤GB/T 39600-2021《人造板及其制品甲醛释放量分级》、⑥GB/T 35601-2017《绿色产品评价 人造板和木质地板》、⑦HJ571-2010《环境标志产品技术要求 人造板及其制品》、⑧GB/T 15102-2017《浸渍胶膜纸饰面纤维板和刨花板》的检测标准。 2、封边胶（白乳胶）：▲①游离甲醛:未检出；②苯:未检出；③甲苯+二甲苯:未检出④总挥发性有机物≤10.8g/L，以上依据符合⑤GB 18583-2008《室内装饰装修材料 胶粘剂中有害物质限量》的检测标准。 3、封边条：采用优质的PVC封边带（封边条）,甲醛释放量≤0.15mg/L，据符合QB/T 4463-2013《家具用封边条技术要求》标准规定的要求。 4、五金配件：采用优质五金配件，表面光滑、不生锈、结实耐用、耐腐蚀、耐氧化、强度高、耐磨性强；▲其中三合一偏心连接件通过乙酸盐雾试验≥18h及铜加速乙酸盐雾试验≥580h后，其镀（涂）层本身耐腐蚀等级10级，镀（涂）层对基体的保护等级10级；抗菌性能：嗜麦芽糖寡养单胞菌≥99.5%，符合QB/T 28203-2011《家具用连接件技术要求及试验方法》、QB/T 3828-1999《轻工产品金属镀层和化学处理层的耐腐蚀试验方法 铜盐加速乙酸盐雾试验(CASS）法》、GB/T 10125-2021《人造气氛腐蚀试验盐雾试验》、QB/T 3832-1999《轻工产品金属镀层腐蚀试验结果的评价》、GB/T 21866-2008《抗菌涂料(漆膜）抗菌性测定法和抗菌效果》标准。
2 | 门卫接待椅 | 常规尺寸 | 1 | 把 | 1、▲西皮：其中①摩擦色牢度（干擦≥4级（500次）、湿擦≥4级（250次）、碱性汗液≥4级（80次））；②涂层粘着牢度≥3.8N/10mm；③耐折牢度（50000次）无裂纹；④耐磨性（CS-10，500g，500r）无显示损伤、剥落；⑤撕裂力≥34N；⑥气味≤2级；⑦PH≥6.2；⑧游离甲醛未检出；⑨挥发性有机物（VOC）未检出；⑩可萃取重金属（铅（Pb）未检出、镉（Cd）未检出）；⑪禁用偶氮染料未检出；以上依据符合⑫GB/T 16799-2018《家具用皮革》、⑬GB/T 19941.2-2019《皮革和毛皮 甲醛含量的测定 第2部分:分光光度法》、⑭GB/T 19942-2019《皮革和皮毛 化学试验 禁用偶氮染料的测定》的检测标准。 2、▲阻燃海绵：采用优质阻燃海绵，无毒、无味，软硬适中，永不变形；其中①表观密度≤60kg/m³；②物理力学性能（25%压陷硬度≥228N、65%/25%压陷比≥3.5、拉伸强度≥170kPa，撕裂强度≥4.5N/cm，干热老化后拉伸强度、湿热老化后拉伸强度≥160kPa，干热老化后拉伸强度变化率、湿热老化后拉伸强度变化率合格；③泡沫塑回弹性能达A级（≥45%）标准；泡沫塑压缩永久变形达A级（≤5.0%）标准；④甲醛释放量≤0.02mg/㎡h；⑤安全性能：通过产品抗引燃特性应符合GB17927的要求：试件表面未发现续燃和阴燃现象，以上依据符合⑥QB/T 2280-2016《办公家具 办公椅》、⑦GB/T 10802-2006《通用软质聚醚型聚氨酯泡沫塑料》、 ⑧QB/T 1952.1-2012《软体家具《沙发》、⑨GB/T 6343-2009《泡沫塑料及橡胶表观密度的测定》的检测标准。 3、钢管：采用优质钢管，①管材应无裂缝、叠缝，外露管口端面应封闭；②喷涂层：涂层应无漏喷、锈蚀和脱色、掉色现象，涂层应光滑均匀，色泽一致，应无流挂、疙瘩、皱皮、飞漆等缺项。检测依据符合③GB/T 3325-2017《金属家具通用技术条件》标准且检验结论合格。
3 | 休闲沙发 | 3200*900*900 | 1 | 组 | 1、橡胶木框架：采用橡（胶）木:▲含水率8%-11%,气干密度≥0.7g/cm³,甲醛释放量:未检出,抗菌性能：嗜麦芽糖寡养单胞菌、藤黄微球菌的抑菌率≥99.1%，符合GB/T 3324-2017《木家具通用技术条件》、GB 18584-2001《室内装饰装修材料 木家具中有害物质限量》、QB/T 4371-2012《家具抗菌性能的评价》、GB/T 1927.5-2021《无疵小试样木材物理力学性质试验方法 第5部分:密度测定》标准。 2.面料：采用环保人造革，表面平细，滑爽、柔软、弹性，具有自然的粒纹和光泽，手感舒适，具有柔韧和透气等性能；▲其中摩擦色牢度干擦4-5级、湿擦4-5级、碱性汗液4-5级，气味≤2级），游离甲醛未检出，可萃取重金属铅、镉均未检出，氨基联苯、联苯胺、氯邻甲苯胺、萘胺、邻氨基偶氮甲苯、对氯苯胺、二氨基苯甲醚、二氨基二苯甲烷、二氯联苯胺、二甲氧基联苯胺、二甲基联苯胺、二氨基苯醚、二氨基二苯硫醚、邻甲苯胺、二氨基甲苯、三甲基苯胺、邻氨基苯甲醚、二甲基苯胺、二甲基苯胺均未检出，含氯苯酚五氛苯酚未检出，可萃取的重金属六价铬未检出，腊叶芽枝霉、黑曲霉、烟曲霉、聚多曲霉(萨氏曲霉)防霉等级1级，对嗜肺军团菌的抑菌率为≥99.5%、对粘质沙雷氏菌的抑菌率为≥99.5%、对单核增生李斯特氏菌的抑菌率为≥99.5%、对萎缩芽孢杆菌的抑菌率为≥99.5%，有机锡化合物二丁基锡、三丁基锡均未检出，符合GB/T 19941.2-2019《皮革和毛皮 甲醛含量的测定 第2部分:分光光度法》、QB/T 4045-2010 《聚氨酯家居用合成革安全技术条件》、HJ 507-2009《环境标志产品技术要求 皮革和合成革》、QB/T 4199-2011《皮革 防霉性能测试方法》、QB/T 4371-2012《家具抗菌性能的评价》、GB/T 22808-2021《皮革和毛皮 化学试验 含氯苯酚的测定》、GB/T 16799-2018《家具用皮革》 、GB/T 22932-2008《皮革和毛皮 化学试验 有机锡化合物的测定》标准。 3、阻燃海绵：采用优质▲阻燃海绵，无毒、无味，软硬适中，永不变形；其中①表观密度≤60kg/m³；②物理力学性能（25%压陷硬度≥228N、65%/25%压陷比≥3.5、拉伸强度≥170kPa，撕裂强度≥4.5N/cm，干热老化后拉伸强度、湿热老化后拉伸强度≥160kPa，干热老化后拉伸强度变化率、湿热老化后拉伸强度变化率合格；③泡沫塑回弹性能达A级（≥45%）标准；泡沫塑压缩永久变形达A级（≤5.0%）标准；④甲醛释放量≤0.02mg/㎡h；⑤安全性能：通过产品抗引燃特性应符合GB17927的要求：试件表面未发现续燃和阴燃现象，以上依据符合⑥QB/T 2280-2016《办公家具 办公椅》、⑦GB/T 10802-2006《通用软质聚醚型聚氨酯泡沫塑料》、 ⑧QB/T 1952.1-2012《软体家具《沙发》、⑨GB/T 6343-2009《泡沫塑料及橡胶表观密度的测定》的检测标准。
4 | 休闲沙发 | 2600*900*900 | 2 | 组 | 1、橡胶木框架：采用橡（胶）木:▲含水率8%-11%,气干密度≥0.7g/cm³,甲醛释放量:未检出,抗菌性能：嗜麦芽糖寡养单胞菌、藤黄微球菌的抑菌率≥99.1%，符合GB/T 3324-2017《木家具通用技术条件》、GB 18584-2001《室内装饰装修材料 木家具中有害物质限量》、QB/T 4371-2012《家具抗菌性能的评价》、GB/T 1927.5-2021《无疵小试样木材物理力学性质试验方法 第5部分:密度测定》标准。 2.面料：采用环保人造革，表面平细，滑爽、柔软、弹性，具有自然的粒纹和光泽，手感舒适，具有柔韧和透气等性能；▲其中摩擦色牢度干擦4-5级、湿擦4-5级、碱性汗液4-5级，气味≤2级），游离甲醛未检出，可萃取重金属铅、镉均未检出，氨基联苯、联苯胺、氯邻甲苯胺、萘胺、邻氨基偶氮甲苯、对氯苯胺、二氨基苯甲醚、二氨基二苯甲烷、二氯联苯胺、二甲氧基联苯胺、二甲基联苯胺、二氨基苯醚、二氨基二苯硫醚、邻甲苯胺、二氨基甲苯、三甲基苯胺、邻氨基苯甲醚、二甲基苯胺、二甲基苯胺均未检出，含氯苯酚五氛苯酚未检出，可萃取的重金属六价铬未检出，腊叶芽枝霉、黑曲霉、烟曲霉、聚多曲霉(萨氏曲霉)防霉等级1级，对嗜肺军团菌的抑菌率为≥99.5%、对粘质沙雷氏菌的抑菌率为≥99.5%、对单核增生李斯特氏菌的抑菌率为≥99.5%、对萎缩芽孢杆菌的抑菌率为≥99.5%，有机锡化合物二丁基锡、三丁基锡均未检出，符合GB/T 19941.2-2019《皮革和毛皮 甲醛含量的测定 第2部分:分光光度法》、QB/T 4045-2010 《聚氨酯家居用合成革安全技术条件》、HJ 507-2009《环境标志产品技术要求 皮革和合成革》、QB/T 4199-2011《皮革 防霉性能测试方法》、QB/T 4371-2012《家具抗菌性能的评价》、GB/T 22808-2021《皮革和毛皮 化学试验 含氯苯酚的测定》、GB/T 16799-2018《家具用皮革》 、GB/T 22932-2008《皮革和毛皮 化学试验 有机锡化合物的测定》标准。 3、阻燃海绵：采用优质▲阻燃海绵，无毒、无味，软硬适中，永不变形；其中①表观密度≤60kg/m³；②物理力学性能（25%压陷硬度≥228N、65%/25%压陷比≥3.5、拉伸强度≥170kPa，撕裂强度≥4.5N/cm，干热老化后拉伸强度、湿热老化后拉伸强度≥160kPa，干热老化后拉伸强度变化率、湿热老化后拉伸强度变化率合格；③泡沫塑回弹性能达A级（≥45%）标准；泡沫塑压缩永久变形达A级（≤5.0%）标准；④甲醛释放量≤0.02mg/㎡h；⑤安全性能：通过产品抗引燃特性应符合GB17927的要求：试件表面未发现续燃和阴燃现象，以上依据符合⑥QB/T 2280-2016《办公家具 办公椅》、⑦GB/T 10802-2006《通用软质聚醚型聚氨酯泡沫塑料》、 ⑧QB/T 1952.1-2012《软体家具《沙发》、⑨GB/T 6343-2009《泡沫塑料及橡胶表观密度的测定》的检测标准。
5 | 茶几 | 直径1600 | 1 | 件 | 1、桌面采用优质岩板，表面应平整光滑，图案清晰，无裂纹、划痕、压痕、污斑、芝麻点、气泡、鼓包等缺陷，无缺棱、掉角现象。倒棱、倒角应均匀一致，▲以上依据符合QB/T2531-2010《厨房家具》的检测标准。 2、脚架采用优质冷轧钢板焊接成型，厚度≥1.2mm，表面光滑平顺，无毛刺，耐腐蚀，耐酸，耐碱；▲其中①金属喷漆（塑)涂层硬度≥3H，附着力1级，②乙酸盐雾试验（AASS)连续喷雾200h，镀（涂）层本身耐腐蚀等级10级，镀（涂）层对基体的保护等级10级，以上依据符合③QB/T 3832-1999《轻工产品金属镀层腐蚀试验结果的评价》、④QB/T 3827-1999《轻工产品金属镀层和化学处理层的耐腐蚀试验方法 乙酸盐雾试验（ASS）法》的检测标准。
6 | 文体中心大厅吧台 | 10000cm*800cm | 1 | 组 | 1、采用环保▲中密度纤维板：经防潮、防虫、防腐处理，抗弯力强，不变形；其中①含水率3～13%；②密度≥0.78g/cm³；③内胶合强度≥0.9MPa；④表面胶合强度≥1.85MPa；⑤板边握螺钉力≥1030N，板面握螺钉力≥1810N；⑥甲醛释放量≤0.02mg/m³；⑦挥发性有机化合物（苯、甲苯、二甲苯）全部未检出；⑧总挥发性有机化合物(TVOC)未检出，以上依据符合⑨GB 18580-2017《室内装饰装修材料人造板及其制品中甲醛释放限量》、⑩GB/T 39600-2021《人造板及其制品甲醛释放量分级》、⑪GB/T 35601-2017《绿色产品评价 人造板和木质地板》、⑫HJ571-2010《环境标志产品技术要求 人造板及其制品》、⑬GB/T 11718-2021《中密度纤维板》的检测标准。 2、面材：采用美国进口0.6mmAAA级胡桃木皮，含水率低于0.9%，采用进口胡桃实木封边； 4、净味油漆（底漆）:采用优质环保净味油漆，涂层亮度均匀不褪色，色泽柔和，手感良好；▲①苯系物总和含量[限苯、甲苯、二甲苯(含乙苯)]≤22mg/kg，②可溶性重金属含量:镉(Cd)含量、铬(Cr)含量、汞(Hg)含量:均为未检出；③乙二醇醚及醚酯总和含量:未检出，总铅（Pb)含量:未检出，甲醛含量:未检出；④甲苯与二甲苯(含乙苯)总和含量≤0.8、卤代烃总和含量:未检出，烷基酚聚氧乙烯醚总和含量:未检出；⑤VOCa ≤25.6g/L;以上依据符合⑥GB 18581-2020《木器涂料中有害物质限量》、⑦GB/T 23997-2009《室内装饰装修用溶剂型聚氨酯木器涂料》、⑧HJ/T414-2007《环境标志产品技术要求 室内装饰装修用溶剂型木器涂料》的检测标准。 5、净味油漆（面漆）:采用优质环保净味油漆，涂层亮度均匀不褪色，色泽柔和，手感良好；▲①苯系物总和含量[限苯、甲苯、二甲苯(含乙苯)]≤39mg/kg；②可溶性重金属含量:镉(Cd)含量、铬(Cr)含量、汞(Hg)含量:均为未检出；③乙二醇醚及醚酯总和含量:未检出，总铅（Pb)含量:未检出，甲醛含量:未检出；④甲苯与二甲苯(含乙苯)总和含量≤1.5、卤代烃总和含量:未检出，烷基酚聚氧乙烯醚总和含量:未检出；⑤VOCa ≤28g/L;以上依据符合⑥GB 18581-2020《木器涂料中有害物质限量》、⑦GB/T 23997-2009《室内装饰装修用溶剂型聚氨酯木器涂料》、⑧HJ/T414-2007《环境标志产品技术要求 室内装饰装修用溶剂型木器涂料》的检测标准。 6、五金配件：采用优质五金配件、防腐处理，经久耐用符合相关国家标准。7、桌面采用优质▲大理石，表面应平整光滑，无明显裂纹、划痕、污斑、麻点等缺陷。板面无断裂和缺校掉角现象，倒校、倒角应均匀一致。以上依据符合0B/T2531-2010《房家具》的检测标准。12、框架采用优质冷轧钢板焊接成型，厚度1.2mm，表面光滑平顺，无毛刺，前腐蚀，耐酸，耐碱;其中①金属喷凌(塑)涂层硬度≥8日，附着力1级，②乙酸热)等试验(AA83)连绣喷等200h，铁(涂)层本乡附腐蚀等级10级，铁(涂)层对基体的保护等级10级，以上依据符合圆QB/T 3832-1999《轻工产品金属镀展魔镇试验结果的评价》、④QB/T 3827-1999(轻工产品金属镀层和化学处理层的附度蚀试验方法,乙酸盐等试验(A98)法》的检测标准。
7 | 吧椅 | 常规尺寸 | 4 | 张 | 1、▲西皮：其中①摩擦色牢度（干擦≥4级（500次）、湿擦≥4级（250次）、碱性汗液≥4级（80次））；②涂层粘着牢度≥3.8N/10mm；③耐折牢度（50000次）无裂纹；④耐磨性（CS-10，500g，500r）无显示损伤、剥落；⑤撕裂力≥34N；⑥气味≤2级；⑦PH≥6.2；⑧游离甲醛未检出；⑨挥发性有机物（VOC）未检出；⑩可萃取重金属（铅（Pb）未检出、镉（Cd）未检出）；⑪禁用偶氮染料未检出；以上依据符合⑫GB/T 16799-2018《家具用皮革》、⑬GB/T 19941.2-2019《皮革和毛皮 甲醛含量的测定 第2部分:分光光度法》、⑭GB/T 19942-2019《皮革和皮毛 化学试验 禁用偶氮染料的测定》的检测标准。 2、阻燃海绵：采用优质▲阻燃海绵，无毒、无味，软硬适中，永不变形；其中①表观密度≤60kg/m³；②物理力学性能（25%压陷硬度≥228N、65%/25%压陷比≥3.5、拉伸强度≥170kPa，撕裂强度≥4.5N/cm，干热老化后拉伸强度、湿热老化后拉伸强度≥160kPa，干热老化后拉伸强度变化率、湿热老化后拉伸强度变化率合格；③泡沫塑回弹性能达A级（≥45%）标准；泡沫塑压缩永久变形达A级（≤5.0%）标准；④甲醛释放量≤0.02mg/㎡h；⑤安全性能：通过产品抗引燃特性应符合GB17927的要求：试件表面未发现续燃和阴燃现象，以上依据符合⑥QB/T 2280-2016《办公家具 办公椅》、⑦GB/T 10802-2006《通用软质聚醚型聚氨酯泡沫塑料》、 ⑧QB/T 1952.1-2012《软体家具《沙发》、⑨GB/T 6343-2009《泡沫塑料及橡胶表观密度的测定》的检测标准。 3、钢管：采用优质钢管，①管材应无裂缝、叠缝，外露管口端面应封闭；②喷涂层：涂层应无漏喷、锈蚀和脱色、掉色现象，涂层应光滑均匀，色泽一致，应无流挂、疙瘩、皱皮、飞漆等缺项。检测依据符合③GB/T 3325-2017《金属家具通用技术条件》标准且检验结论合格。
一楼会议室
1 | 会议桌 | W2400*D1200*H760mm | 1 | 张 | 1、▲三聚氰胺饰面板（刨花板）：①静曲强度≥38MPa、内胶合强度≥1.2MPa、弹性模量≥3920MPa、表面胶合强度≥2.15MPa、含水率≤6%、2h吸水厚度膨胀率≤6%、握螺钉力（板面≥1800N、板边≥1060N）、②挥发性有机化合物（72h）:苯、甲苯、二甲苯全部未检出,总挥发性有机化合物（TVOC）未检出）、③甲醛释放量（1m³气候箱法）≤0.015mg/m³；以上依据符合④GB 18580-2017《室内装饰装修材料人造板及其制品中甲醛释放限量》、⑤GB/T 39600-2021《人造板及其制品甲醛释放量分级》、⑥GB/T 35601-2017《绿色产品评价 人造板和木质地板》、⑦HJ571-2010《环境标志产品技术要求 人造板及其制品》、⑧GB/T 15102-2017《浸渍胶膜纸饰面纤维板和刨花板》的检测标准。 2、▲封边胶（白乳胶）：①游离甲醛:未检出；②苯:未检出；③甲苯+二甲苯:未检出④总挥发性有机物≤10.8g/L，以上依据符合⑤GB 18583-2008《室内装饰装修材料 胶粘剂中有害物质限量》的检测标准。 3、▲封边条：采用优质的PVC封边带（封边条）,甲醛释放量≤0.15mg/L，据符合QB/T 4463-2013《家具用封边条技术要求》标准规定的要求。 4、▲缓冲铰链（门铰）：①外观性能要求及过载（垂直静载荷、水平静载荷）合格；②功能耐久性100000次功能无损坏；③乙酸盐雾试验（AASS)连续喷雾200h，镀（涂）层本身耐腐蚀等级10级，镀（涂）层对基体的保护等级10级；以上依据符合④GB/T 3325-2017《金属家具通用技术条件》、⑤QB/T 3832-1999《轻工产品金属镀层腐蚀试验结果的评价》、⑥QB/T2189-2013《家具五金杯状暗饺链》、⑦QB/T 3827-1999《轻工产品金属镀层和化学处理层的耐腐蚀试验方法 乙酸盐雾试验（ASS)法》、⑧GB/T 10125-2021《人造气氛腐蚀试验 盐雾试验》的检测标准。
一楼办公室
1 | 书柜 | W1000*D400*H2000mm | 8 | 组 | 1、采用优质冷轧钢板：▲①其中金属喷漆（塑)涂层硬度≥3H，②附着力1级，③乙酸盐雾试验（AASS)连续喷雾200h，镀（涂）层本身耐腐蚀等级10级，镀（涂）层对基体的保护等级10级，以上依据符合④QB/T 3832-1999《轻工产品金属镀层腐蚀试验结果的评价》、⑤QB/T 3827-1999《轻工产品金属镀层和化学处理层的耐腐蚀试验方法 乙酸盐雾试验（ASS）法》的检测标准。
2 | 衣柜(多层实木) | 400*2200*600 | 10 | 组 | 1、三聚氰胺饰面板（刨花板）：①静曲强度≥38MPa、内胶合强度≥1.2MPa、弹性模量≥3920MPa、表面胶合强度≥2.15MPa、含水率≤6%、2h吸水厚度膨胀率≤6%、握螺钉力（板面≥1800N、板边≥1060N）、②挥发性有机化合物（72h）:苯、甲苯、二甲苯全部未检出,总挥发性有机化合物（TVOC）未检出）、③甲醛释放量（1m³气候箱法）≤0.015mg/m³；以上依据符合④GB 18580-2017《室内装饰装修材料人造板及其制品中甲醛释放限量》、⑤GB/T 39600-2021《人造板及其制品甲醛释放量分级》、⑥GB/T 35601-2017《绿色产品评价 人造板和木质地板》、⑦HJ571-2010《环境标志产品技术要求 人造板及其制品》、⑧GB/T 15102-2017《浸渍胶膜纸饰面纤维板和刨花板》的检测标准。 2、封边胶（白乳胶）：①游离甲醛:未检出；②苯:未检出；③甲苯+二甲苯:未检出④总挥发性有机物≤10.8g/L，以上依据符合⑤GB 18583-2008《室内装饰装修材料 胶粘剂中有害物质限量》的检测标准。 3、封边条：采用优质的PVC封边带（封边条）,甲醛释放量≤0.15mg/L，据符合QB/T 4463-2013《家具用封边条技术要求》标准规定的要求。 4、缓冲铰链（门铰）：①外观性能要求及过载（垂直静载荷、水平静载荷）合格；②功能耐久性100000次功能无损坏；③乙酸盐雾试验（AASS)连续喷雾200h，镀（涂）层本身耐腐蚀等级10级，镀（涂）层对基体的保护等级10级；以上依据符合④GB/T 3325-2017《金属家具通用技术条件》、⑤QB/T 3832-1999《轻工产品金属镀层腐蚀试验结果的评价》、⑥QB/T2189-2013《家具五金杯状暗饺链》、⑦QB/T 3827-1999《轻工产品金属镀层和化学处理层的耐腐蚀试验方法 乙酸盐雾试验（ASS)法》、⑧GB/T 10125-2021《人造气氛腐蚀试验 盐雾试验》的检测标准。
3 | 三人沙发 | 2200*850*850 | 2 | 组 | 1、橡胶木框架：无贯通裂缝、虫蛀、节子、腐朽材，板件或部件在接触人体或储物部位不应有毛刺。 2、面料：采用环保人造革，表面平细，滑爽、柔软、弹性，具有自然的粒纹和光泽，手感舒适，具有柔韧和透气等性能；其中①摩擦色牢度（干擦≥4级（500次）、湿擦≥4级（250次）、碱性汗液≥4级（80次））；②涂层粘着牢度≥3.8N/10mm；③耐折牢度（50000次）无裂纹；④耐磨性（CS-10，500g，500r）无显示损伤、剥落；⑤撕裂力≥34N；⑥气味≤2级；⑦PH≥6.2；⑧游离甲醛未检出；⑨挥发性有机物（VOC）未检出；⑩可萃取重金属（铅（Pb）未检出、镉（Cd）未检出）；⑪禁用偶氮染料未检出；以上依据符合⑫GB/T 16799-2018《家具用皮革》、⑬GB/T 19941.2-2019《皮革和毛皮 甲醛含量的测定 第2部分:分光光度法》、⑭GB/T 19942-2019《皮革和皮毛 化学试验 禁用偶氮染料的测定》的检测标准。 3、阻燃海绵：采用优质阻燃海绵，无毒、无味，软硬适中，永不变形；其中①表观密度≤60kg/m³；②物理力学性能（25%压陷硬度≥228N、65%/25%压陷比≥3.5、拉伸强度≥170kPa，撕裂强度≥4.5N/cm，干热老化后拉伸强度、湿热老化后拉伸强度≥160kPa，干热老化后拉伸强度变化率、湿热老化后拉伸强度变化率合格；③泡沫塑回弹性能达A级（≥45%）标准；泡沫塑压缩永久变形达A级（≤5.0%）标准；④甲醛释放量≤0.02mg/㎡h；⑤安全性能：通过产品抗引燃特性应符合GB17927的要求：试件表面未发现续燃和阴燃现象，以上依据符合⑥QB/T 2280-2016《办公家具 办公椅》、⑦GB/T 10802-2006《通用软质聚醚型聚氨酯泡沫塑料》、 ⑧QB/T 1952.1-2012《软体家具《沙发》、⑨GB/T 6343-2009《泡沫塑料及橡胶表观密度的测定》的检测标准。
4 | 单人沙发 | 850*850*850 | 1 | 件 | 1、橡胶木框架：无贯通裂缝、虫蛀、节子、腐朽材，板件或部件在接触人体或储物部位不应有毛刺。 2、面料：采用环保人造革，表面平细，滑爽、柔软、弹性，具有自然的粒纹和光泽，手感舒适，具有柔韧和透气等性能；其中①摩擦色牢度（干擦≥4级（500次）、湿擦≥4级（250次）、碱性汗液≥4级（80次））；②涂层粘着牢度≥3.8N/10mm；③耐折牢度（50000次）无裂纹；④耐磨性（CS-10，500g，500r）无显示损伤、剥落；⑤撕裂力≥34N；⑥气味≤2级；⑦PH≥6.2；⑧游离甲醛未检出；⑨挥发性有机物（VOC）未检出；⑩可萃取重金属（铅（Pb）未检出、镉（Cd）未检出）；⑪禁用偶氮染料未检出；以上依据符合⑫GB/T 16799-2018《家具用皮革》、⑬GB/T 19941.2-2019《皮革和毛皮 甲醛含量的测定 第2部分:分光光度法》、⑭GB/T 19942-2019《皮革和皮毛 化学试验 禁用偶氮染料的测定》的检测标准。 3、阻燃海绵：采用优质阻燃海绵，无毒、无味，软硬适中，永不变形；其中①表观密度≤60kg/m³；②物理力学性能（25%压陷硬度≥228N、65%/25%压陷比≥3.5、拉伸强度≥170kPa，撕裂强度≥4.5N/cm，干热老化后拉伸强度、湿热老化后拉伸强度≥160kPa，干热老化后拉伸强度变化率、湿热老化后拉伸强度变化率合格；③泡沫塑回弹性能达A级（≥45%）标准；泡沫塑压缩永久变形达A级（≤5.0%）标准；④甲醛释放量≤0.02mg/㎡h；⑤安全性能：通过产品抗引燃特性应符合GB17927的要求：试件表面未发现续燃和阴燃现象，以上依据符合⑥QB/T 2280-2016《办公家具 办公椅》、⑦GB/T 10802-2006《通用软质聚醚型聚氨酯泡沫塑料》、 ⑧QB/T 1952.1-2012《软体家具《沙发》、⑨GB/T 6343-2009《泡沫塑料及橡胶表观密度的测定》的检测标准。
5 | 茶几 | 1200*700 | 2 | 张 | 1、桌面采用优质岩板，表面应平整光滑，图案清晰，无裂纹、划痕、压痕、污斑、芝麻点、气泡、鼓包等缺陷，无缺棱、掉角现象。倒棱、倒角应均匀一致，以上依据符合QB/T2531-2010《厨房家具》的检测标准。 2、脚架采用优质冷轧钢板焊接成型，厚度≥1.2mm，表面光滑平顺，无毛刺，耐腐蚀，耐酸，耐碱；其中①金属喷漆（塑)涂层硬度≥3H，附着力1级，②乙酸盐雾试验（AASS)连续喷雾200h，镀（涂）层本身耐腐蚀等级10级，镀（涂）层对基体的保护等级10级，以上依据符合③QB/T 3832-1999《轻工产品金属镀层腐蚀试验结果的评价》、④QB/T 3827-1999《轻工产品金属镀层和化学处理层的耐腐蚀试验方法 乙酸盐雾试验（ASS）法》的检测标准。
篮球场
1 | 裁判桌 | W1600*D1650*H750mm | 3 | 张 | 1、三聚氰胺饰面板（刨花板）：▲①静曲强度≥38MPa、内胶合强度≥1.2MPa、弹性模量≥3920MPa、表面胶合强度≥2.15MPa、含水率≤6%、2h吸水厚度膨胀率≤6%、握螺钉力（板面≥1800N、板边≥1060N）、②挥发性有机化合物（72h）:苯、甲苯、二甲苯全部未检出,总挥发性有机化合物（TVOC）未检出）、③甲醛释放量（1m³气候箱法）≤0.015mg/m³；以上依据符合④GB 18580-2017《室内装饰装修材料人造板及其制品中甲醛释放限量》、⑤GB/T 39600-2021《人造板及其制品甲醛释放量分级》、⑥GB/T 35601-2017《绿色产品评价 人造板和木质地板》、⑦HJ571-2010《环境标志产品技术要求 人造板及其制品》、⑧GB/T 15102-2017《浸渍胶膜纸饰面纤维板和刨花板》的检测标准。 2、封边胶（白乳胶）：▲①游离甲醛:未检出；②苯:未检出；③甲苯+二甲苯:未检出④总挥发性有机物≤10.8g/L，以上依据符合⑤GB 18583-2008《室内装饰装修材料 胶粘剂中有害物质限量》的检测标准。 3、封边条：采用优质的PVC封边带（封边条）,甲醛释放量≤0.15mg/L，据符合QB/T 4463-2013《家具用封边条技术要求》标准规定的要求。 4、五金配件：采用优质五金配件，表面光滑、不生锈、结实耐用、耐腐蚀、耐氧化、强度高、耐磨性强；,▲其中导轨（三节走珠滑轨)功能耐久性达160000次,满足要求；操作力检测结果合格，抽屉导轨组件结构强度(200N)检测,满足要求，垂直向下静载荷（200N）检测,满足要求，水平侧向静载荷（100N）检测,满足要求；抗拉强度≥480MPa、下屈服强度≥260MPa、断后伸长率≥28%，通过乙酸盐雾试验≥18h及铜加速乙酸盐雾试验≥1000h后，其镀（涂）层本身耐腐蚀等级10级，镀（涂）层对基体的保护等级10级；抗菌性能：嗜麦芽糖寡养单胞菌≥99.5%，藤黄微球菌的抗细菌率为≥99.5%，可溶性重金属铅、镉、铬、汞均未检出，符合QB/T2454-2013《家具五金抽屉导轨》、GB/T3325-2017《金属家具通用技术条件》、QB/T 3828-1999《轻工产品金属镀层和化学处理层的耐腐蚀试验方法 铜盐加速乙酸盐雾试验(CASS)法》、GB/T10125-2021《人造气氛腐蚀试验 盐雾试验》、QB/T3832-1999《轻工产品金属镀层腐蚀试验结果的评价》、GB/T 21866-2008《抗菌涂料（漆膜）抗菌性测定法和抗菌效果》、GB/T 228.1-2021《金属材料 拉伸试验 第1部分:室温试验方法》、GB/T 11253-2019《碳素结构钢冷轧钢板及钢带》标准。
2 | 裁判椅 | 常规尺寸 | 6 | 把 | 1、▲西皮：其中①摩擦色牢度（干擦≥4级（500次）、湿擦≥4级（250次）、碱性汗液≥4级（80次））；②涂层粘着牢度≥3.8N/10mm；③耐折牢度（50000次）无裂纹；④耐磨性（CS-10，500g，500r）无显示损伤、剥落；⑤撕裂力≥34N；⑥气味≤2级；⑦PH≥6.2；⑧游离甲醛未检出；⑨挥发性有机物（VOC）未检出；⑩可萃取重金属（铅（Pb）未检出、镉（Cd）未检出）；⑪禁用偶氮染料未检出；以上依据符合⑫GB/T 16799-2018《家具用皮革》、⑬GB/T 19941.2-2019《皮革和毛皮 甲醛含量的测定 第2部分:分光光度法》、⑭GB/T 19942-2019《皮革和皮毛 化学试验 禁用偶氮染料的测定》的检测标准。 2、阻燃海绵：采用优质阻燃海绵，无毒、无味，软硬适中，永不变形；其中①表观密度≤60kg/m³；②物理力学性能（25%压陷硬度≥228N、65%/25%压陷比≥3.5、拉伸强度≥170kPa，撕裂强度≥4.5N/cm，干热老化后拉伸强度、湿热老化后拉伸强度≥160kPa，干热老化后拉伸强度变化率、湿热老化后拉伸强度变化率合格；③泡沫塑回弹性能达A级（≥45%）标准；泡沫塑压缩永久变形达A级（≤5.0%）标准；④甲醛释放量≤0.02mg/㎡h；⑤安全性能：通过产品抗引燃特性应符合GB17927的要求：试件表面未发现续燃和阴燃现象，以上依据符合⑥QB/T 2280-2016《办公家具 办公椅》、⑦GB/T 10802-2006《通用软质聚醚型聚氨酯泡沫塑料》、 ⑧QB/T 1952.1-2012《软体家具《沙发》、⑨GB/T 6343-2009《泡沫塑料及橡胶表观密度的测定》的检测标准。 3、钢管：采用优质钢管，①管材应无裂缝、叠缝，外露管口端面应封闭；②喷涂层：涂层应无漏喷、锈蚀和脱色、掉色现象，涂层应光滑均匀，色泽一致，应无流挂、疙瘩、皱皮、飞漆等缺项。检测依据符合③GB/T 3325-2017《金属家具通用技术条件》标准且检验结论合格。
一楼保洁室、保安室
1 | 桌子 | W1600*D1650*H750mm | 2 | 张 | 1、三聚氰胺饰面板（刨花板）：①静曲强度≥38MPa、内胶合强度≥1.2MPa、弹性模量≥3920MPa、表面胶合强度≥2.15MPa、含水率≤6%、2h吸水厚度膨胀率≤6%、握螺钉力（板面≥1800N、板边≥1060N）、②挥发性有机化合物（72h）:苯、甲苯、二甲苯全部未检出,总挥发性有机化合物（TVOC）未检出）、③甲醛释放量（1m³气候箱法）≤0.015mg/m³；以上依据符合④GB 18580-2017《室内装饰装修材料人造板及其制品中甲醛释放限量》、⑤GB/T 39600-2021《人造板及其制品甲醛释放量分级》、⑥GB/T 35601-2017《绿色产品评价 人造板和木质地板》、⑦HJ571-2010《环境标志产品技术要求 人造板及其制品》、⑧GB/T 15102-2017《浸渍胶膜纸饰面纤维板和刨花板》的检测标准。 2、封边胶（白乳胶）：①游离甲醛:未检出；②苯:未检出；③甲苯+二甲苯:未检出④总挥发性有机物≤10.8g/L，以上依据符合⑤GB 18583-2008《室内装饰装修材料 胶粘剂中有害物质限量》的检测标准。 3、封边条：采用优质的PVC封边带（封边条）,甲醛释放量≤0.15mg/L，据符合QB/T 4463-2013《家具用封边条技术要求》标准规定的要求。 4、▲缓冲铰链（门铰）：①外观性能要求及过载（垂直静载荷、水平静载荷）合格；②功能耐久性100000次功能无损坏；③乙酸盐雾试验（AASS)连续喷雾200h，镀（涂）层本身耐腐蚀等级10级，镀（涂）层对基体的保护等级10级；以上依据符合④GB/T 3325-2017《金属家具通用技术条件》、⑤QB/T 3832-1999《轻工产品金属镀层腐蚀试验结果的评价》、⑥QB/T2189-2013《家具五金杯状暗饺链》、⑦QB/T 3827-1999《轻工产品金属镀层和化学处理层的耐腐蚀试验方法 乙酸盐雾试验（ASS)法》、⑧GB/T 10125-2021《人造气氛腐蚀试验 盐雾试验》的检测标准。
2 | 椅子 | 常规尺寸 | 7 | 把 | 1、▲西皮：其中①摩擦色牢度（干擦≥4级（500次）、湿擦≥4级（250次）、碱性汗液≥4级（80次））；②涂层粘着牢度≥3.8N/10mm；③耐折牢度（50000次）无裂纹；④耐磨性（CS-10，500g，500r）无显示损伤、剥落；⑤撕裂力≥34N；⑥气味≤2级；⑦PH≥6.2；⑧游离甲醛未检出；⑨挥发性有机物（VOC）未检出；⑩可萃取重金属（铅（Pb）未检出、镉（Cd）未检出）；⑪禁用偶氮染料未检出；以上依据符合⑫GB/T 16799-2018《家具用皮革》、⑬GB/T 19941.2-2019《皮革和毛皮 甲醛含量的测定 第2部分:分光光度法》、⑭GB/T 19942-2019《皮革和皮毛 化学试验 禁用偶氮染料的测定》的检测标准。 2、▲阻燃海绵：采用优质阻燃海绵，无毒、无味，软硬适中，永不变形；其中①表观密度≤60kg/m³；②物理力学性能（25%压陷硬度≥228N、65%/25%压陷比≥3.5、拉伸强度≥170kPa，撕裂强度≥4.5N/cm，干热老化后拉伸强度、湿热老化后拉伸强度≥160kPa，干热老化后拉伸强度变化率、湿热老化后拉伸强度变化率合格；③泡沫塑回弹性能达A级（≥45%）标准；泡沫塑压缩永久变形达A级（≤5.0%）标准；④甲醛释放量≤0.02mg/㎡h；⑤安全性能：通过产品抗引燃特性应符合GB17927的要求：试件表面未发现续燃和阴燃现象，以上依据符合⑥QB/T 2280-2016《办公家具 办公椅》、⑦GB/T 10802-2006《通用软质聚醚型聚氨酯泡沫塑料》、 ⑧QB/T 1952.1-2012《软体家具《沙发》、⑨GB/T 6343-2009《泡沫塑料及橡胶表观密度的测定》的检测标准。 3、钢管：采用优质钢管，①管材应无裂缝、叠缝，外露管口端面应封闭；②喷涂层：涂层应无漏喷、锈蚀和脱色、掉色现象，涂层应光滑均匀，色泽一致，应无流挂、疙瘩、皱皮、飞漆等缺项。检测依据符合③GB/T 3325-2017《金属家具通用技术条件》标准且检验结论合格。
3 | 楼梯间下面换衣柜(多层实木) | 400*600*550 | 44 | 组 | 1、▲三聚氰胺饰面板（刨花板）：①静曲强度≥38MPa、内胶合强度≥1.2MPa、弹性模量≥3920MPa、表面胶合强度≥2.15MPa、含水率≤6%、2h吸水厚度膨胀率≤6%、握螺钉力（板面≥1800N、板边≥1060N）、②挥发性有机化合物（72h）:苯、甲苯、二甲苯全部未检出,总挥发性有机化合物（TVOC）未检出）、③甲醛释放量（1m³气候箱法）≤0.015mg/m³；以上依据符合④GB 18580-2017《室内装饰装修材料人造板及其制品中甲醛释放限量》、⑤GB/T 39600-2021《人造板及其制品甲醛释放量分级》、⑥GB/T 35601-2017《绿色产品评价 人造板和木质地板》、⑦HJ571-2010《环境标志产品技术要求 人造板及其制品》、⑧GB/T 15102-2017《浸渍胶膜纸饰面纤维板和刨花板》的检测标准。 2、▲封边胶（白乳胶）：①游离甲醛:未检出；②苯:未检出；③甲苯+二甲苯:未检出④总挥发性有机物≤10.8g/L，以上依据符合⑤GB 18583-2008《室内装饰装修材料 胶粘剂中有害物质限量》的检测标准。 3、封边条：采用优质的PVC封边带（封边条）,甲醛释放量≤0.15mg/L，据符合QB/T 4463-2013《家具用封边条技术要求》标准规定的要求。 4、拉手：采用优质拉手，▲金属件的电镀层表面无剥落、返锈、毛刺，表面无烧焦、起泡、针孔、裂纹、花斑(不包括镀彩锌）和划痕，中性盐雾试验（NSS)连续喷雾200h镀（涂）层本身耐腐蚀等级10级，镀（涂）层对基体保护等级10级；以上依据符合GB/T 3325-2017《金属家具通用技术条件》、QB/T 3832-1999《轻工产品金属镀层腐蚀试验结果的评价》、QB/T 3826-1999《轻工产品金属镀层和化学处理层的耐腐蚀试验方法中性盐雾试验(NSS)法》的检测标准。
其他
1 | 休息长椅 | 1200*40*45 | 60 | 张 | 框架：进品柚木实木框架，主体榫结构；胡桃木饰面木材经四面刨光处理，无虫蚀、腐烂 基材：国产E0级环保标准 油饰：台湾大宝绿色环保油漆，漆膜附着力达到1级，苯含量＜0.01。经五底三面，十二道油漆环保工序，完全密闭环境杜绝粉尘，感应喷头，自动调节油漆量，保证油漆面光洁平整，涂饰部件的粗糙度要求精光，内部不涂饰部位细光，隐蔽处粗光，座位底背板隐蔽部位的油漆工艺要求与外露部分一致，保证产品质量和批次产品色泽一致。 要求：木制件的木材含水率在10-12%；嵌线应圆滑挺直，圆角均匀对称；装配及组立后缝隙必须控制在0.5mm，45°角度拼接误差必须控制在3mm以内；涂饰层外观要求外露部位不得有烧焦，不得有气泡，不得有针孔，不得有裂纹，不得有明显毛刺，不得有花斑，不得有划痕。
2 | 茶吧机 | 305*305*1048 | 2 | 个 | 机身三面由钢板制造，操控面板是钢化玻璃，烧水壶是304一体无缝食品级内胆，玻璃壶是耐高温150度高硼硅材质，保证真材实料，物有所值。
3 | 垃圾桶 | 290*290*0*720 | 30 | 个 | 201电镀黑金不锈钢
4 | 大号平板拖把 | 1米 | 8 | 把 | 双层加厚不锈钢，优质全棉棉纱布
5 | 扫把+簸箕 | 常规尺寸 | 8 | 组 | PP、PE、不锈钢